## Аноды, Никель, Цинк
ВолгаСпецСталь | [12 empty] | Тел./факс: (831) 274-88-43; 44
603124, г.Н.Новгород, Московское шоссе, д.300; пом. 302 | [12 empty] | 274-88-45; 47
www. vss-met.ru, e-mail: vss902@mail.ru | [12 empty] | Дата: 01.02.24
Никель первичный, анодные материалы. Цинк чушковой
Область применения.
Никель первич. | Марка | ГОСТ | Ni+Co в сумме |  | Массовая доля примесей, не более % | [13 empty] | Гальванич. никелирование.
в бочках по 250кг |  |  | не более % |  | С | Mg | Si | P | S | Fe | Cu | Zn | As | Cd | Sn | Sb | Pb | Bi | Металлургия.
50х50, 100х100мм | Н-1 | 849-2008 | 99.93 |  | 0.1 | 0.001 | 0.002 | 0.001 | 0.001 | 0.02 | 0.02 | 0.001 | 0.001 | 0.001 | 0.001 | 0.001 | 0.001 | 0.0006 | Для легирования сталей.
Кадмиевые | Марка | ГОСТ | Кадмий не менее, |  | Массовая доля примесей, не более % С: Массовая доля примесей, не более %; Массовая доля примесей, не более % Cu: В гальваническом кадмировании изделий. При изготовлении сплавов.
ГОСТ 1468-90 |  |  | % |  | Массовая доля примесей, не более % С: Цинк; Массовая доля примесей, не более % Mg: Свинец; Массовая доля примесей, не более % Si: Медь; Массовая доля примесей, не более % P: Железо; Массовая доля примесей, не более % S: Таллий; Массовая доля примесей, не более % Fe: Всего; Массовая доля примесей, не более % Cu: В производстве аккумуляторов. Для защиты от коррозии.
10х300х500мм-13кг | Кд0 | 1467-93 | 99.96 |  | Массовая доля примесей, не более % С: 0.004; Массовая доля примесей, не более % Mg: 0.02; Массовая доля примесей, не более % Si: 0.01; Массовая доля примесей, не более % P: 0.002; Массовая доля примесей, не более % S: 0.003; Массовая доля примесей, не более % Fe: 0.04; Массовая доля примесей, не более % Cu: В атомной энергетике. В составе ядерных реакторов. Для декоративных покрытий.
Медные | Марка | ГОСТ | Осн. комп-ты, % |  | Массовая доля примесей, не более % С: Массовая доля примесей, не более %; Массовая доля примесей, не более % Sb: Гальваническое меднение.
ГОСТ 767-91 |  |  | Cu | Р | Bi | Sb | As | Fe | Ag | Pb | Ni | Sn | S | Zn | Примеси | Сернокислое меднение.
10х200х1000мм-17кг | АМФ | 859-2001 | ост | 0,03-0,16 | 0.001 | 0.02 | 0.002 | 0.005 | 0.003 | 0.005 | 0.002 | 0.002 | 0.004 | 0.004 | 0.1
Медные | Марка | ГОСТ | Осн. комп-ты, % Cu: Cu+Ag, не менее; Массовая доля примесей, не более % Bi: Массовая доля примесей, не более % | Гальваническое меднение.
ГОСТ 767-91 |  |  | % |  | Bi | Fe | Ni | Zn | Sn | Sb | As | Pb | S | O | Сернокислое меднение.
10х200х1000мм-17кг | М1 | 859-2001 | 99.9 |  | 0.001 | 0.005 | 0.002 | 0.004 | 0.002 | 0.002 | 0.002 | 0.005 | 0.004 | 0.05
Никелевые | Марка | ГОСТ | Ni+Co, не менее |  | Массовая доля примесей, не более % Bi: Массовая доля примесей, не более % | Гальваническое никелирование.
ГОСТ 2132-90 |  |  | % |  | C | Cu | Fe | Mg | Mn | O | S | Si | Сумма примесей, % |  | Сернокислое никелирование.
10х200х1000мм-18кг | НПАН | 492-2006 | 99.4 |  |  | 0,01-0,10 | 0.1 |  | 0.05 | 0,03-0,3 | 0,002-0,01 | 0.03 | 0.6 |  | Сульфаминовокислое никелирование.
тол.до 14мм, дл до 2000мм | НПА-1 |  | 99.7 |  | 0.02 | 0.1 | 0.1 | 0.1 | 0.1 |  | 0.005 | 0.03 | 0.3 |  | Покрытие сплавами никеля (никель-цинк, никель-железо и т.д.)
Цинковые | Марка | ГОСТ | Цинк не менее |  | Массовая доля примесей, не более % C: Массовая доля примесей, не более % |  |  | Гальваническое цинкование.
полусф., сферич-ие, |  |  | % |  | Pb | Cd | Fe | Cu | Sn | As | Al | Всего |  |  | Слабокислое цинкование.
цилиндрические | ЦВ | 3640-94 | 99.995 |  | 0,003 | 0.002 | 0.002 | 0.001 | 0.001 | 0.0005 | 0.0005 | 0.005 |  |  | Сульфаминовокислое никелирование.
ТУ 1721-021-61252951-2013 | ЦВ |  | 99.99 |  | 0.005 | 0.002 | 0.003 | 0.001 | 0.001 | 0.005 | 0.005 | 0.01 |  |  | Щелочное цинкование.
d=40-50, | Ц0А |  | 99.98 |  | 0,01 | 0.003 | 0.003 | 0.001 | 0.001 | 0.005 | 0.005 | 0.02 |  |  | Покр. сплавами цинка (Цинк-никель, цинк-кобальт, цинк-железо и т.д.)
дл.50-60мм | Ц0 |  | 99.975 |  | 0.013 | 0.004 | 0.005 | 0.001 | 0.001 | 0.005 | 0.005 | 0.025
| Ц1 |  | 99.95 |  | 0.02 | 0.01 | 0.01 | 0.002 | 0.001 | 0.005 | 0.005 | 0.05
Цинковые | Марка | ГОСТ | Цинк не менее |  | Массовая доля примесей, не более % C: Массовая доля примесей, не более % |  |  | Гальваническое цинкование.
пластинчатые |  |  | % |  | Pb | Cd | Fe | Cu | Sn | As | Al | Всего |  |  | Слабокислое цинкование.
ГОСТ 1180-91 | ЦО | 3640-94 | 99.975 |  | 0,013 | 0.004 | 0.005 | 0.001 | 0.001 | 0.0005 | 0.005 | 0.025 |  |  | Сульфаминовокислое никелирование.
10х500х1000мм-35кг | [14 empty] | Щелочное цинкование.
толщ: 5-20мм | Ц1 |  | 99.95 |  | 0,02 | 0.01 | 0.01 | 0.002 | 0.001 | 0.0005 | 0.005 | 0.05 |  |  | Покр. сплавами цинка (Цинк-никель, цинк-кобальт, цинк-железо и т.д.)
ширина: 100-600мм
дл. 400-1200мм
Цинк в чушках | Марка | ГОСТ | Цинк не менее |  | Массовая доля примесей, не более % C: Массовая доля примесей, не более % |  |  | Гальваническое цинкование.
|  |  | % |  | Pb | Cd | Fe | Cu | Sn | As | Al | Всего |  |  | Слабокислое цинкование.
ГОСТ 3640-94 | ЦВ | 3640-94 | 99.9 |  | 0,005 | 0.002 | 0.003 | 0.001 | 0.001 | 0.0005 | 0.005 | 0.1 |  |  | Щелочное цинкование.
40х210х420мм-25кг | Ц0 |  | 99.975 |  | 0,013 | 0.004 | 0.003 | 0.001 | 0.001 | 0.0005 | 0.005 | 0.025 |  |  | Покр. сплавами цинка (Цинк-никель, цинк-кобальт, цинк-железо и т.д.)
| Ц1 |  | 99.95 |  | 0,02 | 0.01 | 0.01 | 0.002 | 0.001 | 0.0005 | 0.005 | 0.05
ВолгаСпецСталь | [12 empty] | Тел./факс: (831) 274-88-43; 44
603124, г.Н.Новгород, Московское шоссе, д.300; пом. 302 | [12 empty] | 274-88-45; 47
www. vss-met.ru, e-mail: vss902@mail.ru | [12 empty] | Дата: 01.02.24

## Никель-медь. Прециз.
ВолгаСпецСталь |  |  |  | Тел./факс: (831) 274-88-43; 44 |  | ПРОИЗВОДСТВО ПОКОВОК ВЫСОКОГО КАЧЕСТВА из:
603124, г.Н.Новгород, Московское шоссе, д.300; пом. 302 |  |  |  | 274-88-45; 47 |  | Углеродистых, конструкционных, легированных, инструментальных, пружинных
www. vss-met.ru, e-mail: vss902@mail.ru |  |  |  | Дата: 01.02.24 |  | коррозионностойких, жаропрочных, теплоустойчивых, подшипниковых и т.д. сталей.
Производство проката из редких видов сплавов. | [5 empty] | Поставка:из наличия в течение 3-4 р.дн; под изготовление до 20 р.дн.
Никелевый, медно-никелевый, бронзовый, прецизионный, титановый. | [5 empty] | ГОСТ 8479-70, 25054-81, ОСТ108.030.113-87 - Для Атомных станций
Алюмель, Хромель, Алюник. Срок производства от 40-50 дней (от загруженности завода). | [5 empty] | УЗК по ГОСТ 24507-80, испытания механических свойств
№ | Прокат - группа | Марка | Вид продукции | Размеры, мм | ГОСТ, ТУ | № | Консультанты: | ВЕСЬ СПЕКТР ЦВЕТНОГО МЕТАЛЛА (с РТТ)
1 | 2 | 3 | 4 | 5 | 6 | 1 | Чумаченко Андрей | ПРОИЗВОДСТВО:
1 | Никелевый | НП0Эви | Фольга, лента, полоса | толщ. 0,005-2мм, шир. 5-250мм | ГОСТ 19241-2016 | 2 | Турилов Сергей | Втулки бронзовые с мех. обработкой
2 | Никелевый | НП0Эви | Проволока, пруток | d=0,05-100мм | ГОСТ 13083-2016 | 3 | Чумаченко Игорь | ПЛИТА БРОНЗОВАЯ, ТИТАНОВАЯ
3 | Никелевый | НЭ | Фольга, лента, полоса | толщ. 0,005-2мм, шир. 5-250мм |  | 4 | Клименко Ольга | БИМЕТАЛЛ листы полосы
4 | Никелевый | НП2, НП2Э, НП1Эв, НП1, НП2Э-ви | Фольга, лента, полоса | толщ. 0,005-30мм, шир. 5-250мм | ГОСТ 2170-2016, ТУ |  |  | Конструкции на медной основе и алюминия
5 | Никелевый | НП2, НП2Э, НП1Эв, НП1, НП2Э-ви | Проволока | d=0,03-6мм | ГОСТ 19241/492 |  |  | ЧУГУН и конструкции на его основе
6 | Никелевый | НП2, НП2Э, НП1Эв, НП1, НП2Э-ви | Ленты | толщ. 0,005-30мм, шир. 5-250мм | ГОСТ 2170-2016 | Широкий ассортимент, гарантия качества.
7 | Никелевый | НП2, НП2Э, НП1Эв, НП1, НП2Э-ви | Прутки | d=6-100мм | ГОСТ 13083-2016 | Доступные цены и минимальные сроки поставки.
8 | Никелевый | НВ3в | Фольга, лента, полоса | толщ. 0,005-0,008мм, шир. 40-120мм | ТУ 48-21-151-84 | !!! Отсрочка по ГОЗ и постоянным клиентам !!!
9 | Никелевый | НВ5вп | Прутки |  | СиО.021.025 ТУ | Поставки с КУМЗ, АЛКОА СМЗ/АМР, СМК, КРАМЗ, КУЗОЦМ, УГМК-ОЦМ
10 | Никелевый | НВ3В, НВ6В, НВМг6В | Лента, полоса | толщ. 0,005-15мм, шир. 25-300мм | ГОСТ 19241, ТУ 48-21-190-82
11 | Никелевый | НКа0,7 (НИКА-1), НКа0,13 (НИКА-2) | Лента, полоса, пруток | толщ. 0,005-15мм, шир. 25-300мм | ГОСТ 19241, ТУ 48-21-220-83 | ПРОИЗВОДСТВО ФЛАНЦЕВ диаметром до 1200мм и давлением до 250атм.
12 | Никелевый | НПА1, НПАН, НПА1Э | Анод | толщ. 2-15мм, шир. 25-300мм | ГОСТ 2132-2015 | Механическая и термическая обработка металла.
13 | Никелевый | Алюник 7/1 | Проволока | d=3-3,25мм | ТУ 48-21-5060-2005 | ПРОИЗВОДСТВО:Круга, Квадрата, Полосы, Листа, Поковки, Трубы
14 | Медно-никелевый | МН19, МН19ВП | Фольга, лента, полоса |  | ГОСТ 5063-2016, ТУ | с разработкой НТД и выплавкой стали по требованиям Заказчика.
15 | Медно-никелевый | МН19, МН19ВП | Проволока, пруток |  | ТУ
16 | Медно-никелевый | МНЖ 5-1 | Листы, плиты |  | ТУ 48-21-176-82/48-21-594-82 | Прецизионные сплавы |  |  | от 2-х недель
17 | Медно-никелевый | МН6, МН23, МН25 | Фольга, лента, полоса |  | ГОСТ 5187-2003, ТУ 48-21-800-86 | 79НМ, 50НП, 50Н, 79НМП, 49КФ, 49К2ФА-ВИ, 27КХ, 36КНМ, 81НМА, 76НХД, 50-80НХС
18 | Медно-никелевый | МНМц 60-20-20 | Полоса, лента, заготовки |  | ТУ 48-21-486-2005 | Х15Ю5, Х20Н80, Х20Н80-Н, Х15Н60, Х23Ю5Т, 17ХНГТ, 40КХНМ, СП22, 36НХТЮ,
19 | Медно-никелевый | МНМц 3-12, МНМцАЖ 3-12-0,3-0,3 | Фольга, лента, полоса |  | ТУ 48-21-219-88/ 48-21-229-72 | 42НХТЮ, 52К11Ф, 52К12Ф, 52К5Ф, 29НК, 36Н, 42Н, 29НК-ВИ, 32НКД, 52Н и т.д.
20 | Медно-никелевый | НМцАК 2-2-1 Алюмель | Лента, полоса |  | ГОСТ 1790 | Жаропрочные сплавы |  |  | ХН35ВТ, ХН45Ю, ХН78Т, ХН60ВТ, ХН70Ю,
21 | Медно-никелевый | НХ 9,5 Хромель | Лента, полоса |  | ГОСТ 1790 | ХН77ТЮР, ХН65ВМТЮ, ХН55ВМТКЮ, 20Х25Н20С2, 20Х20Н14С2, 20Х23Н18 и др.
22 | Медно-никелевый | НМЖМц 28-2,5-1,5 | Проволока, пруток |  | ГОСТ 1525-91
23 | Медно-никелевый | НМЖМц 28-2,5-1,5 | Лента, полоса |  | ГОСТ 5063-2016
24 | Медно-никелевый | НММц 38-2В | Пруток |  | ТУ
25 | Медно-никелевый | НММц 38-2В | Полоса, лента |  | ТУ
26 | Медно-никелевый | НМ40А | Пруток | d=5-80мм | ТУ 48-21-85-2005
27 | Медно-никелевый | Сплав 273 | Пруток | d=5-80мм | ТУ 48-21-583-77
28 | Медно-никелевый | МНК | Пруток | d=5-80мм | ТУ
29 | Медно-никелевый | МН45ВП | Пруток | d=5-80мм | ТУ
30 | Прецизионный | 29НК, 29 НК-ВИ | Фольга, лента, полоса | толщ. 0,01-50мм, шир. 5-350мм | ГОСТ 14080-78
31 | Прецизионный | 29НК, 29 НК-ВИ | Проволока, пруток | d=0,1-150мм | ГОСТ 14082-78, 14081-78
32 | Прецизионный | 16Х-ви, 16ХЦ-ви | Пруток | d=5-150мм | ГОСТ 10160-75, 2590-2006
33 | Прецизионный | 32НКД | Пруток | d=5-150мм | ГОСТ 14082-78
34 | Прецизионный | 33НК | Пруток | d=5-150мм | ГОСТ 14082-78
35 | Прецизионный | 34НКМП | Фольга, лента | толщ. 0,02-0,1мм, шир. 5-350мм
36 | Прецизионный | 36Н, 36Нви | Пруток | d=5-150мм | ГОСТ 14082-78
37 | Прецизионный | 36Н, 36Нви | Фольга, лента, полоса | толщ. 0,005-40мм, шир. 5-350мм
38 | Прецизионный | 36НХТЮ, 36НХТЮ5м, 36НХТЮ8м | Проволока, пруток | d=0,5-150мм | ГОСТ 14119-85
39 | Прецизионный | 36НХТЮ, 36НХТЮ5м, 36НХТЮ8м | Фольга, лента, полоса | толщ. 0,017-40мм, шир. 5-350мм | ГОСТ 10994-74
40 | Прецизионный | 38НКД | Лента | толщ. 0,1-2мм, шир. 5-250мм | ГОСТ 10994-74
41 | Прецизионный | 40КХНМ | Проволока | d=0,1-6мм | ГОСТ 10994-74
42 | Прецизионный | 40КХНМ | Лента | толщ. 0,1-2мм, шир. 5-250мм | ГОСТ 10994-74
43 | Прецизионный | 40ХНЮ-Ви | Пруток | d=5-80мм | ТУ 14-1-2740-2010
44 | Прецизионный | 44НХТЮ | Пруток | d=5-80мм | ГОСТ 14119-85
45 | Прецизионный | 44НХТЮ | Лента | толщ. 0,1-2мм, шир. 5-250мм | ГОСТ 14117-85
46 | Прецизионный | 42Н, 42НАви | Пруток | d=0,5-150мм | ГОСТ 14082-78, 1133-71
47 | Прецизионный | 42Н, 42НАви | Фольга, лента, полоса | толщ. 0,005-40мм, шир. 5-350мм | ГОСТ 14080-78
48 | Прецизионный | 45НХТ | Пруток | d=5-80мм | ТУ 14-1-3074-80
49 | Прецизионный | 47НД | Пруток | d=10-80мм | ГОСТ 14080-78
50 | Прецизионный | 47НД | Лента, полоса | толщ. 0,1-40мм, шир. 5-350мм | ГОСТ 14080-78
51 | Прецизионный | 50Н, 52Н, 64Н | Пруток | d=5-150мм | ГОСТ 10160-75, 1133-71
52 | Прецизионный | 50Н, 52Н, 64Н | Фольга, лента, полоса | толщ. 0,005-40мм, шир. 5-350мм | ГОСТ 10160-75
53 | Прецизионный | 50НП | Фольга, лента, полоса | толщ. 0,005-40мм, шир. 5-350мм | ГОСТ 10160-75
54 | Прецизионный | 52К7Ф, 52К11Ф, 52К12Ф, 52К13Ф | Лента | толщ. 0,1-2мм, шир. 5-250мм | ГОСТ 10160-75
55 | Прецизионный | 56ДГНХ | Пруток | d=8-150мм | ГОСТ 10994-74, 14082-78
56 | Прецизионный | 47НХР | Лента | толщ. 0,1-2мм, шир. 5-250мм | ГОСТ 10160-75
57 | Прецизионный | 79НМ | Фольга, лента, полоса | толщ. 0,005-2мм, шир. 5-250мм | ГОСТ 10160-75
58 | Прецизионный | 27КХ | Пруток |  | ГОСТ 10160-75, 2590-2006
59 | Прецизионный | 49К2ФА-ви | Лента | толщ. 0,005-2мм, шир. 5-250мм | ГОСТ 10160-75
60 | Прецизионный | 29Н26КХБТЮ | Пруток, полоса
61 | Прецизионный | 68НХВКТЮ-ви | Пруток, лента
62 | Прецизионный | 80НМВ-ви | Лента | толщ. 0,1-2мм, шир. 5-250мм
63 | Прецизионный | 5Х14В | Пруток | d=30 и d=40мм | ТУ 14-1-918-74
64 | Прецизионный | 29НК, 29 НК-ВИ, 36Н, 32НКД | Труба |  | ТУ 14-3-972-80
65 | Прецизионный | НП2э, НП1Э, НК0,2, НЭ1, НМг0,1 | Труба |  | ГОСТ 13548-77
66 | Прецизионный | НМ40А, НМ60А | Труба |  | ТУ 48-21-16-78
67 | Кобальт | К1АУ | Полоса, плита | толщ. 2,3-50мм, шир. 20-250мм | ТУ 3132-002-59532330-2017
68 | Бронзовый | БрА7 | Лента, полоса |  | ГОСТ 1048-2016
69 | Бронзовый | БрКН1-3, БрКН1-2 | Фольга, лента, полоса |  | ГОСТ 18175-78
70 | Бронзовый | БрК1 | Фольга, лента, полоса
71 | Бронзовый | БрКМц3-1 | Фольга, лента, полоса | толщ. 0,05-20мм, шир. 40-250мм | ГОСТ 4748-92
72 | Бронзовый | БрОФ 6,5-0,15; БрОФ7-0,2 | Фольга, лента, полоса | толщ. 0,05-20мм, шир. 40-250мм | ГОСТ 1761-2016
73 | Бронзовый | БрБ2, БрБНТ | Фольга, лента |  | ГОСТ 1789-2013
74 | Бронзовый | БрНХК 2,5-0,6-0,7 (сплав 316) | Фольга, лента, полоса |  | ТУ 48-21-672-79
75 | Бронзовый | БрАМг6-1 | Полоса, лента, фольга |  | ТУ 48-21-516-80
76 | Бронзовый | БрАМц9-2 | Полоса |  | ГОСТ 1595-90
№ | Прокат - группа | Марка | Вид продукции | Размеры, мм | ГОСТ, ТУ
ВолгаСпецСталь |  |  |  | Тел./факс: (831) 274-88-43; 44
603124, г.Н.Новгород, Московское шоссе, д.300; пом. 302 |  |  |  | 274-88-45; 47
www. vss-met.ru, e-mail: vss902@mail.ru |  |  |  | Дата: 01.02.24

## Прециз.
ВолгаСпецСталь |  |  | Тел./факс: (831) 274-88-43; 44 |  | ПРОИЗВОДСТВО ПОКОВОК ВЫСОКОГО КАЧЕСТВА из:
603124, г.Н.Новгород, Московское шоссе, д.300; пом. 302 |  |  | 274-88-45; 47 |  | Углеродистых, конструкционных, легированных, инструментальных, пружинных
www. vss-met.ru, e-mail: vss902@mail.ru |  |  | Дата: 01.02.24 |  | коррозионностойких, жаропрочных, теплоустойчивых, подшип-вых и т.д. сталей.
ПРЕЦИЗИОННЫЕ сплавы |  |  |  |  | Поставка:из наличия в теч-ие 3-4 дн; под изгот-ние до 20 дн.
Приглашаем Вас к диалогу |  |  |  |  | ГОСТ 8479-70, 25054-81, ОСТ108.030.113-87 - Для Атомных стан-ий
Наименование товара | ГОСТ, ТУ | Толщина, мм | Ширина, мм | Марка стали | УЗК по ГОСТ 24507-80, испытания механических свойств
Лента холоднокатанная из прециз-ых | ГОСТ 10160 и по ТУ | 0,008 - 2,5 | 5 - 250 | 79НМ, 50НП, 50Н, 79НМП, 49КФ, | № | Консультанты: | ВЕСЬ СПЕКТР ЦВЕТНОГО МЕТАЛЛА (с РТТ)
магнитно-мягких сплавов |  |  |  | 49К2ФА-ВИ, 27КХ, 36КНМ, | 1 | Чумаченко Андрей | ПРОИЗВОДСТВО:
|  |  |  | 81НМА, 76НХД, 50-80НХС и др. | 2 | Турилов Сергей | Втулки бронзовые с мех. обработкой
Лента электротехническая | ГОСТ 10160 и по ТУ | 0,1 - 2,0 | 10 - 250 | 20860, 20880, 20895 и др. | 3 | Чумаченко Игорь | ПЛИТА БРОНЗОВАЯ, ТИТАНОВАЯ
[5 empty] | 4 | Клименко Ольга | БИМЕТАЛЛ листы полосы
Лента с высоким электрическим | ГОСТ 12766.2 | 0,02 - 0,1 | 6 - 100 | Х15Ю5, Х23Ю5, Х20Н80 |  |  | Конструкции на медной основе и алюминия
сопротивлением |  | 0,15 - 2,0 | 6 - 250 | Х15Н60, Х23Ю5Т и др |  |  | ЧУГУН и конструкции на его основе
Лента для упругих элементов | ГОСТ 14117 и по ТУ | 0,02 - 0,1 | 6 - 100 | 17ХНГТ, 40КХНМ, СП22, | Широкий ассортимент, гарантия качества.
|  | 0,15 - 2,0 | 6 - 250 | 36НХТЮ, 42НХТЮ и др. | Доступные цены и минимальные сроки поставки.
Лента х/к из коррозионностойкой | ГОСТ 4986 и по ТУ | 0,1 - 2,0 | 5 - 200 | 12Х18Н9Т, 12Х18Н10Т, | !!! Отсрочка по ГОЗ и постоянным клиентам !!!
и жаропрочной стали |  |  |  | Х18Н10, 08Х18Н10Т, 20-40Х13 | Поставки с КУМЗ, АЛКОА СМЗ/АМР, СМК, КРАМЗ, КУЗОЦМ, УГМК-ОЦМ
Лента х/к из магнитно-твердых спл-ов | ТУ | 0,2 - 0,7 | 5 - 150 | 52К11Ф, 52К12Ф, 52К5Ф и др.
ПРОИЗВОДСТВО ФЛАНЦЕВ диам.до 1200мм и давл. до 250атм.
Лента х/к для магнитной записи | ТУ 14-1-357-89 | 0,010 - 0,015 | 6,25 - 25,4 | ЭП-298 СП13 | Механическая и термическая обработка металла.
| ТУ 14-1-1243-75 |  |  |  | ПРОИЗВОДСТВО:Круга, Квадрата, Полосы, Листа, Поковки, Трубы
Лента х/к с заданным темп-ным коэф. | ГОСТ 14080 и по ТУ | 0,1 - 2,0 | 10 - 240 | 29НК, 36Н, 42Н, 29НК-ВИ | с разработкой НТД и выплавкой стали по требованиям Заказчика.
линейного расширения ТКЛР. |  |  |  | 32НКД, 52Н и др.
Лента х/к из низкоуглеродистой стали | ГОСТ 9045, ГОСТ 503 | 0,05 - 2,0 | 5 - 250 | 08ПС, 08КП, 08Ю и др | Доставка до терминала ТК - бесплатно.
| по ТУ |  |  |  | Доставка собственным автотранспортом в любой регион РФ.
Лента х/к из углеродистой | ГОСТ 2284 и по тУ | 0,1 - 2,0 | 5 - 250 | 50, 70 и др
конструкционной стали |  |  |  |  | Более 10000 позиций СпецСталей с доставкой.
Лента стальная х/к термообр-ная | ГОСТ 21996 и по ТУ | 0,1 - 100 | 5 - 100 | 70, 65Г и др
|  | 0,50 - 1,5 | 10 - 140
|  | 0,50 - 1,0 | 145 - 200
Возможна поставка лент других размеров и с Вашими требованиями.
Прецизионные сплавы | Минимальный заказ | 50кг | Срок изготовления
Другие сплавы | Минимальный заказ | 200кг | от 2-х недель
При наличии на складе | Минимальный заказ | менее 200кг
Возможна поставка прутков, проволоки и сетки из:
Жаропрочных сплавов | ХН35ВТ, ХН45Ю, ХН78Т, ХН60ВТ, ХН70Ю, ХН77ТЮР, ХН65ВМТЮ,
ХН55ВМТКЮ, 20Х25Н20С2, 20Х20Н14С2, 20Х23Н18 и др.
Сталей спеиальных | 04Х19Н9, 12Х25Н5ТМФ, 16Х18Н12С4ТЮ, 10Х17Н13М2Т, 12Х18Н9,
коррозионностойких | 12Х18Н10Т, 06ХН28МДТ и др.
ВолгаСпецСталь |  |  | Тел./факс: (831) 274-88-43; 44
603124, г.Н.Новгород, Московское шоссе, д.300; пом. 302 |  |  | 274-88-45; 47
www. vss-met.ru, e-mail: vss902@mail.ru |  |  | Дата: 01.02.24